## Sheet1
编织的结构与重量计算 | [6 empty] | 绝缘料和导体重量计算
[6 empty] | 导体直径 | 1.13 | 绝缘重量 | 2.4422292
绝缘外径： | 3.9 | 编织角： | 69.79479 | 铝合带密度 | 1.69 | 绝缘外径 | 1.85 | 导体重量 | 9.099483087
单丝直径： | 0.1 | 单向编织密度： | 0.5296895 | 聚酯膜密度 | 1.4 | 绝缘密度 | 1.45 | 总重量 | 11.88796
节距： | 35 | 编织重量： | 9.5285 | PVC密度 | 1.35 | 导体密度 | 8.9
锭数： | 16 | 编织密度： | 77.88081 | PE密度 | 0.93
每锭根数： | 8 | 编织外径： | 4.3 | 铜密度 | 8.89
|  | 编织平均外径： | 4.1
发泡的有关计算 | [5 empty] | 装线长度
[6 empty] | 轮具外径 | 350 | 装线长度（Km) | 0.4532264
材料密度： | 0.93 | 泡沫密度： | 0.651 |  |  | 轮芯外径 | 180
材料介电常数： | 2.3 | 泡沫介电常数： | 1.850751 |  |  | 轮芯宽 | 180
发泡度： | 30% |  | 1.046836 |  |  | 线径 | 5.3
导体直径 | 0.36 | （按泡度）外模孔径： | 1.270386 |  |  | 留边宽 | 0
绝缘外径 | 1.5 | 绝缘重量： | 1.083598614
绞线直径
[6 empty] | 线芯直径 | 0.1 | 绞线直径（mm） | 0.3256267
绕包重量计算 | [5 empty] | 外层根数 | 7
包带宽度： | 8
重叠率： | 25% | 绕包节距： | 6.930328
绕包外径： | 1.9 | 绕包重量： | 0.5700222 |  | 对绞： | D=1.65d | 单线直径 | d | 计算外径D | #VALUE!
绕包角： | 60 |  |  |  | 对绞： | D=1.71d | 单线直径 | d | 计算外径D | #VALUE!
包带密度： | 1.8 |  |  |  | 复对绞： | D=2.6d | 单线直径 | d | 计算外径D | #VALUE!
包带厚度： | 0.03 |  |  |  | 多对绞： | D=N1/2*1.9d
[5 empty] | 对数 | N | 单线直径 | d | 计算外径D | #VALUE!
水中电容经验公式：24.12*绝缘材料介电常数/lg（绝缘外径/导体外径）

## Sheet2
1。导体用量：（Kg/Km）=d2 × 0.7854 × G × N × K1 × K2 × C
d=铜线径 G=铜比重 N=条数 K1=铜线绞入率 K2=芯线绞
2。绝缘用量：（Kg/Km）=（D2 - d2）× 0.7854 × G × C × K2
D=绝缘外径 d=导体外径 G=绝缘比重 K2=芯线绞入率 C=绝缘芯线根数
3。外被用量：（Kg/Km）= ( D12 - D2 ) × 0.7854 × G
D1=完成外径 D=上过程外径 G=绝缘比重
4。包带用量：（Kg/Km）= D2 × 0.7854 × t × G × Z
D=上过程外径 t=包带厚度 G=包带比重 Z=重叠率(1/4Lap = 1.25)
。缠绕用量：（Kg/Km）= d2 × 0.7854 ×入率 C=绝缘芯线根数
2。绝缘用量：（Kg/Km）=（D2 - d2）× 0.7854 × G × C × K2
D=绝缘外径 d=导体外径 G=绝缘比重 K2=芯线绞入率 C=绝缘芯线根数
3。外被用量：（Kg/Km）= ( D12 - D2 ) × 0.7854 × G
D1=完成外径 D=上过程外径 G=绝缘比重
4。包带用量：（Kg/Km）= D2 × 0.7854 × t × G × Z
D=上过程外径 t=包带厚度 G=包带比重 Z=重叠率(1/4Lap = 1.25)
5。缠绕用量：（Kg/Km）= d2 × 0.7854 × G × N × Z
d=铜线径 N=条数 G=比重 Z=绞入率
6。编织用量：（Kg/Km）= d2 × 0.7854 × T × N × G / cosθ
θ = atan( 2 × 3.1416 × ( D + d × 2 )) × 目数 / 25.4 / T
d=编织铜线径 T=锭数 N=每锭条数 G=铜比重
比重：铜-8.89；银-10.50；铝-2.70；锌-7.05；镍-8.90；锡-7.30；钢-7.80；铅-11.40；铝箔麦拉-1.80；纸-1.35；麦拉-1.37
PVC-1.45；LDPE-0.92；HDPE-0.96；PEF（发泡）-0.65；FRPE-1.7；Teflon（FEP）2.2；Nylon-0.97；PP-0.97；PU-1.21
棉布带-0.55；PP绳-0.55；棉纱线-0.48 （均为假比重）